## List1
Aktivita v polykomponentním roztoku
Zadání:
Určete aktivitu uhlíku a chromu v korozivzdorné oceli při teplotě 1600°C. Chemické složení kovu v EOP je 0,4%C; 13%Cr; 0,5%Si; 0,6%Mn; 0,025%S a 1%Mo. Dále určete jak by se změnila aktivita uhlíku a chromu jestliže by tavenina při teplotě 1600 °C obsahovala navíc 8 hmot.% Ni.
Potřebné údaje
Inteakční koeficienty v soustavě Fe-C-X při teplotě 1600°c
interakční koeficienty
hodnoty | 0.14 | -0.0003 | -0.024 | -0.103 | 0.012 | -0.012 | 0.08 | -0.01 | -0.006 | 0.004 | 0.046
Volitelné parametry
Chemické složení
Prvek | C | Cr | Ni | Si | Mn | S | Mo
Obsah prvku % | 0.4 | 13 | 0 | 0.5 | 0.6 | 0.025 | 1
Další potřebné údaje
Prvek | Atomová hmotnost [g.mol-1]
Cr | 51.996
S | 32.06
Inter.koeficient
eCrS = | -0.012
Použité vzorce
Dílčí výpočet interakčního koeficientu
eSCr = | -0.01946201
Aktivitní koeficient uhlíku |  |  |  | Aktivitní koeficient chromu
log fC = | -0.23205 |  |  | log fCr = | -0.04318655
fC = | 0.5860707 |  |  | fCr = | 0.9053436
Aktivita uhlíku |  |  |  | Aktivita chromu
aC = | 0.2344283 |  |  | aCr = | 11.76947
Pozn.: Zeleně označená barva písma umožnuje měnit hodnotu jednotlivých veličin s patřičnou změnou výsledku. Naproti tomu červeně označené hodnoty představují konstantu případně jsou vázány na výpočet. Při jejich změně může dojít k porušení algotitmu výpočtu nebo nesprávnému výsledku. Modře jsou pak vyznačeny políčka, umožňující rychlou kontrolu správnosti výpočtu.