## Příklad 1 - výpočet
Rozpustnost vodíku v čistém železe
Zadání:
Určete maximální rozpustnost vodíku v čistém železe pro jednotlivé krystalografické modifikace železa a taveninu. Při řešení uvažujete, že plynná atmosféra je tvořena čistým vodíkem (f H =1) o tlaku 101325 Pa. Pro každou modifikaci proveďte výpočet alespoň pro tři různé teploty, kdy v každé modifikaci použijte pro výpočet také teploty fázových přeměn.
Řešení rozpustnosti vodíku v čistém železe
Použité vztahy:
Výpočet:
Modifikace Fe | Teplota [°C] | Teplota [K] | log [%H] | Rozpustnost vodíku [%] | Rozpustnost vodíku [ppm]
tavenina | 1650 | 1923.15 | -2.583766 | 0.00260756 | 26.0756
| 1600 | 1873.15 | -2.607917 | 0.002466513 | 24.66513
| 1539 | 1812.15 | -2.639185 | 0.002295169 | 22.95169
železo δ | 1539 | 1812.15 | -3.11481 | 0.0007676973 | 7.676973
| 1500 | 1773.15 | -3.132446 | 0.0007371475 | 7.371475
| 1450 | 1723.15 | -3.156223 | 0.0006978737 | 6.978737
| 1400 | 1673.15 | -3.181422 | 0.0006585339 | 6.585339
železo γ | 1400 | 1673.15 | -3.018894 | 0.0009574279 | 9.574279
| 1200 | 1473.15 | -3.134278 | 0.000734043 | 7.34043
| 1000 | 1273.15 | -3.285915 | 0.0005177085 | 5.177085
| 910 | 1183.15 | -3.370876 | 0.0004257196 | 4.257196
železo α | 910 | 1183.15 | -3.541078 | 0.0002876884 | 2.876884
| 800 | 1073.15 | -3.666958 | 0.000215299 | 2.15299
| 700 | 973.15 | -3.806089 | 0.0001562826 | 1.562826
| 600 | 873.15 | -3.97709 | 0.0001054169 | 1.054169
Pozn.: Zeleně označená barva písma umožnuje měnit hodnotu jednotlivých veličin s patřičnou změnou výsledku. Naproti tomu červeně označené hodnoty představují konstantu případně jsou vázány na výpočet. Při jejich změně může dojít k porušení algotitmu výpočtu nebo nesprávnému výsledku. Modře jsou pak vyznačeny políčka, umožňující rychlou kontrolu správnosti výpočtu.

## Příklad 2 - výpočet
Rozpustnost vodíku v oceli
Zadání:
Určete maximální rozpustnost vodíku v čistém železe při teplotě 1600 °C, v oceli 17 153 o chemickém složení 0,1%C, 18%Cr, 9%Ni, 0,8% Si a 1,5%Mn při teplotě 1600 °C a v oceli 12 060 o složení 0,55% C, 0,3% Si a 0,7% Mn. Při řešení uvažujete, že plynná atmosféra je tvořena čistým vodíkem o tlaku 101325 Pa.
Volitelné parametry
Teplota | 1539 | °C | 1812.15 | K
Celkový tlak p° | 101325 | Pa
Koncentrace dusíku v atm. Obj.% | 100 | -
Chemické složení
Prvek | C | Cr | Ni | Si | Mn | Ti | Mo
Obsah % | 0.1 | 18 | 9 | 0.8 | 1.5 | 0 | 0
Řešení rozpustnosti vodíku v čistém železe
Použité vztahy:
Řešení 1
|  | ΔH = |  | 36509 | [J/mol]
|  | ΔS = |  | -30.48 | [J/mol.K]
|  | ΔG° = | 91743.332 | J/mol
lnK = | -6.089342
K = | 0.002266901
Parciální tlak vodíku je dán
pH2 = (%N/100)*p° |  |  | Aktivita vodíku
pH2 = | 101325 | Pa | aH = pH2 / p° = |  | 1
Rozpustnost vodíku v čistém železe
%H = | 0.002266901 | %
%H = | 22.66901 | ppm
Rozpustnost vodíku v oceli
Inteakční koeficienty vodíku v soustavě Fe-H-X při teplotě 1600°c
interakční koeficienty
hodnoty | 0.064 | -0.002 | 0 | 0.027 | -0.0014 | 0.0029 | -0.019
Aktivitní koeficient vodíku
log fH = | -0.0101
fH = | 0.9770122
Rozpustnost vodíku
%H = | 0.002320238 | %
%H = | 23.20238 | ppm
Pozn.: Zeleně označená barva písma umožnuje měnit hodnotu jednotlivých veličin s patřičnou změnou výsledku. Naproti tomu červeně označené hodnoty představují konstantu případně jsou vázány na výpočet. Při jejich změně může dojít k porušení algotitmu výpočtu nebo nesprávnému výsledku. Modře jsou pak vyznačeny políčka, umožňující rychlou kontrolu správnosti výpočtu.
Note on B13: Hodnota max = od 0 do 100