## Příklad 1
Výpočet koncentrace iontů strusky
Zadání:
Určete koncentraci jednotlivých iontů v zásadité strusce s následujícím chemickým složením v [hmot.%]: 45,0 % CaO; 10 % MnO; 8 % FeO; 8 % MgO; 19,7 % SiO2; 3 % P2O5; 2 % Al2O3; 3 % Fe2O3; 0,3 %S a 1% CaF2. Uvažujte tyto molární hmotnosti jednotlivých sloučenin [g/mol]: MCaO = 56,1; MFeO = 72,0; MFe2O3 = 160,0 ; MMgO = 40,3; MSiO2 = 60,0; MMnO = 71,0; MP2O5 = 142,0; MAl2O3 = 102; MS = 32; MCaF2 = 78,0.
,
Chemické složení strusky
Sloučenina | CaO | MnO | FeO | MgO | SiO2 | P2O5 | Al2O3 | Fe2O3 | CaF2 | TiO2 | S | Celkem
obsah [hmot.%] | 45 | 10 | 8 | 8 | 19.7 | 3 | 2 | 3 | 1 | 0 | 0.3 | 100
molární hmotnost [g/mol] | 56.1 | 71 | 72 | 40.3 | 60 | 142 | 102 | 160 | 78 | 80 | 32
molární množství [mol] | 0.802139 | 0.1408451 | 0.1111111 | 0.1985112 | 0.3283333 | 0.02112676 | 0.01960784 | 0.01875 | 0.01282051 | 0 | 0.009375 | 1.66262
Použité vzorce
Celkové množství kationtů bude vyjádřeno vztahem:
| 1.265427 | mol
Látkové množství volného kyslíku bude vyjádřeno vztahem:
| 0.4549859 | mol
Celkové množství aniontů bude vyjádřeno vztahem:
resp.
| 0.9373045 | mol
Koncentrace jednotlivých kationtů ve strusce
| 0.6440195 |  | 0.1113024 |  | 0.08780524 |  | 0.1568729 |  |  | 1
Koncentrace jednotlivých aniontů ve strusce
| 0.3502953 |  | 0.04507982 |  | 0.04183879 |  | 0.04000834
| 0.4854195 |  | 0.01000209 |  | 0.02735613 |  | 0 |  |  | 1
Pozn.: Zeleně označená barva písma umožnuje měnit hodnotu jednotlivých veličin s patřičnou změnou výsledku. Naproti tomu červeně označené hodnoty představují konstantu případně jsou vázány na výpočet. Při jejich změně může dojít k porušení algotitmu výpočtu nebo nesprávnému výsledku. Modře jsou pak vyznačeny políčka, umožňující rychlou kontrolu správnosti výpočtu.
Pozn.: Zeleně označená barva písma umožnuje měnit hodnotu jednotlivých veličin s patřičnou změnou výsledku. Naproti tomu červeně označené hodnoty představují konstantu případně jsou vázány na výpočet. Při jejich změně může dojít k porušení algotitmu výpočtu nebo nesprávnému výsledku. Modře jsou pak vyznačeny políčka, umožňující rychlou kontrolu správnosti výpočtu.

## Příklad 2
Výpočet koncentrace kyslíku v rovnováze se struskou o daném složení
Zadání:
Určete rovnovážnou koncentraci kyslíku v roztaveném železe při teplotě 1600 °C pod struskou s následujícím chemickým složením v [hmot.%]: 45,0 % CaO; 10 % MnO; 8 % FeO; 8 % MgO; 19,7 % SiO2; 3 % P2O5; 2 % Al2O3; 3 % Fe2O3; 0,3 %S a 1% CaF2. Uvažujte tyto molární hmotnosti jednotlivých sloučenin [g/mol]: MCaO = 56,1; MFeO = 72,0; MFe2O3 = 160,0 ; MMgO = 40,3; MSiO2 = 60,0; MMnO = 71,0; MP2O5 = 142,0; MAl2O3 = 102; MS = 32; MCaF2 = 78,0.
Volitelné parametry
Teplota | 1600 | °C | 1873.15 | K
Chemické složení strusky
Sloučenina | CaO | MnO | FeO | MgO | SiO2 | P2O5 | Al2O3 | Fe2O3 | CaF2 | TiO2 | S | Celkem
obsah [hmot.%] | 45 | 10 | 8 | 8 | 19.7 | 3 | 2 | 3 | 1 | 0 | 0.3 | 100
molární hmotnost [g/mol] | 56.1 | 71 | 72 | 40.3 | 60 | 142 | 102 | 160 | 78 | 80 | 32 | 893.4
molární množství [mol] | 0.802139 | 0.1408451 | 0.1111111 | 0.1985112 | 0.3283333 | 0.02112676 | 0.01960784 | 0.01875 | 0.01282051 | 0 | 0.009375 | 1.66262
Parametry strusky nutné k výpočtu:
Celkové množství kationtů: |  |  | 1.265427
Látkové množství volného kyslíku: |  |  | 0.4549859
Celkové množství aniontů: |  |  | 0.9373045
Koncentrace kationtů železa ve strusce |  |  | 0.08780524
Koncentrace aniontů kyslíku ve strusce |  |  | 0.4854195
Rozpouštění kyslíku probíhá dle iontové teorie strusek:
|  | 24491.551 | [J/mol]
0.2074934
| 2.956815 | nebo dle jiného vztahu: | [6 empty] | 3.771746
| 0.02614966 | %
| 261.4966 | ppm
Pozn.: Zeleně označená barva písma umožnuje měnit hodnotu jednotlivých veličin s patřičnou změnou výsledku. Naproti tomu červeně označené hodnoty představují konstantu případně jsou vázány na výpočet. Při jejich změně může dojít k porušení algotitmu výpočtu nebo nesprávnému výsledku. Modře jsou pak vyznačeny políčka, umožňující rychlou kontrolu správnosti výpočtu.
Pozn.: Zeleně označená barva písma umožnuje měnit hodnotu jednotlivých veličin s patřičnou změnou výsledku. Naproti tomu červeně označené hodnoty představují konstantu případně jsou vázány na výpočet. Při jejich změně může dojít k porušení algotitmu výpočtu nebo nesprávnému výsledku. Modře jsou pak vyznačeny políčka, umožňující rychlou kontrolu správnosti výpočtu.